## formules
variable | unité | description |  | diamètre brut | diametre cible | Matière d'œuvre | outil | matière outil | rayon bec en mm | Entre affutage |  | temps entre affutage
N |  |  |  | 40 | 33 | S235 | chariotage outil coudé | Carbure | 0.4 | 8h |  | 1h
Vc | m/min | Vitesse de coupe : arête de l'outil parcourt la surface de la pièce | [9 empty] | 8h
D | mm | diamètre à usiner |  | Contante de Denis | 9300000
A | mm/min | Avance |  | à enlever au rayon | 3.5 | mm
f | mm/tour | Avance par tour (feed en anglais) |  | reste à enlever | 3.1 | mm
p | mm | profondeur de passe
|  |  |  | p ebauche | 1.6 | mm | p finition (rayon du bec) | 0.4 | mm
T | min | temps entre deux affutages |  | f ebauche | 0.16 | mm/tour | f finition | 0.08 | mm/tour
V60 | m/min | vitesse de coupe pour laquelle le temps entre deux affûtages est de 60 mn |  | V60 ebauche | 610.0625 | m/min | V60 théorique | 1537.261 | m/min | 762.5781 | V60 pratique
V480 | m/min | vitesse de coupe pour laquelle le temps entre deux affûtages est de 480 mn (8 heures) |  | Vc corrigé outil | 427.0438 | m/min | Vc corrigé outil | 1076.083 | m/min | 533.8047 | Vc
|  |  |  | passe au ⌀ -> Vrotation N | 3398.306 | t/min | N | 11494.22 | t/min | 4617.264 | N
Constante de Denis | - | Pour un temps d'affûtage donnée, la relation est constante. Dépend de la matière d'œuvre et de la matière de l'outil p représente la largeur du copeau et f l'épaisseur du copeau |  | Avance A | 543.729 | mm/min | Avance A |  |  | 369.3811 | mm/min
ébauche : une augmentation de 30% de la profondeur de passe est possible avec une diminution de 9% de la vitesse de coupe (1² x 1,3 x 0,91³ = 0,99)
Qv |  | Débit volume pour l'ébauche (enlever le plus de volume possible) | Profondeur de passe maximale au rayon |  |  | limites d'avance par tour f
|  | choisir la profondeur de passe max et l'avance par tour max dans les limites des tableaux | acier rapide | 2 mm |  | acier rapide | de 0,1 à 0,2mm (suivant classe)
|  | Respecter la constante et en déduire V60 | carbure | 4 x rayon du bec |  | carbure | 0,4 x rayon du bec
|  |  | dans tous les cas | 2/3 le la longueur de l'arête de l'outil
Qs |  | Débit surface pour la finition (parcourir la surface le plus vite possible)
|  | choisir la profondeur de passe minimale > copeau minimum et > rayon du bec d'outil (en pratique entre 0,5 mm et 1mm) | copeau minimum
|  | choisir l'avance f max compatible avec l'état de surface voulu (voir tableau des Ra) | acier rapide | 0,05 mm
|  | en pratique f = 0,2 rayon du bec (carbure) ou f=0,05mm/tour en ARS | carbure | 0,15 mm
Respecter la constante et en déduire V60
en pratique V60 est souvent trop grand donc V finition = V60 ébauche x 1,25
|  | Correction de V60 pour avoir la vitesse de coupe pour une heure de travail avant affûtage | Travail | Facteur de correction 1h | Facteur de correction 8h
|  | pour avoir 8 heures de travail, prendre 0,7.Vc | chariotage outil coudé | 1 | 0.7
|  |  | chariotage outil couteau | 0.8 | 0.56
|  |  | dressage | 0.75 | 0.525
|  |  | perçage | 0.7 | 0.49
|  |  | alésage | 0.7 | 0.49
|  |  | tronçonnage | 0.5 | 0.35
|  |  | filetage | 0.3 | 0.21
|  |  | moletage | 0.2 | 0.14
N=(1000 𝑉𝑐)/𝜋𝐷
𝐴=𝑓.𝑁
𝑉_𝑐.𝑇^𝑛=𝑐𝑜𝑛s𝑡𝑎𝑛𝑡𝑒
𝑉_480=0,7𝑉_60
𝑓^2.𝑝.𝑉_60^3=𝑐𝑜𝑛𝑠𝑡𝑎𝑛𝑡𝑒 𝑑𝑒 𝐷𝑒𝑛𝑖𝑠
𝑄_𝑣=𝑓.𝑝.𝑉_𝑐
𝑄_s=𝑓.𝑉_𝑐

## rugosité arithmétique
Rugosité arithmétique Ra en fonction de l'avance par tour f et du rayon
|  | 0,4 μm | 1,6 μm | 3,2 μm | 6,3 μm | 8 μm | 32 μm
rayon d'outil | diamètre | avance f en mm/tour
0.2 |  | 0.05 | 0.08 | 0.13
0.4 |  | 0.07 | 0.11 | 0.17 | 0.22
0.8 |  | 0.1 | 0.15 | 0.24 | 0.3 | 0.38
1.2 |  |  | 0.19 | 0.29 | 0.37 | 0.47
1.6 |  |  |  | 0.34 | 0.43 | 0.54 | 1.08
2.4 |  |  |  | 0.42 | 0.53 | 0.65 | 1.32
| 6 | 0.2 | 0.31 | 0.49 | 0.62
| 8 | 0.23 | 0.36 | 0.56 | 0.72
| 10 | 0.25 | 0.4 | 0.63 | 0.8 | 1
| 12 |  | 0.44 | 0.69 | 0.88 | 1.1
| 16 |  | 0.51 | 0.8 | 1.01 | 1.25 | 2.54
| 20 |  |  | 0.89 | 1.13 | 1.42 | 2.94
| 25 |  |  |  | 1.26 | 1.58 | 3.33

## constante de Denis
classe (résistance à la rupture et allongement avant rupture= | 20 | 30 | 40 | 50 | 60 | 70 | 80 | 100
constante de Denis acier rapide | 8500000 | 1300000 | 190000 | 33000 | 12400 | 10500 | 4200 | 1500
constante de Denis carbure | 400000000 | 62000000 | 9300000 | 1600000 | 60000 | 500000 | 200000 | 72000
exemples de matières d'œuvre | Al-Cu4Mg (2017A) | cuivre | S235 (acier de construction(Snnn) ) | S295 | S335 | S360
| Al-Si7Mg03 (fonderie) |  | laiton | bronze | C35 (acier avec 0,35% de carbone) | C45 | C60 | C80
|  |  | EN-GJL 150 (fonte résistante rupture 150 megapascals) | En-GJL200 | EN-GJL300 |  | 38Cr2 (acier) | 41 Cr4
|  |  | cupro-nickel (résistant corrosion) |  |  |  |  | 35CrMo4
[7 empty] | 16NiCr6 (acier arbre, engrenages, injecteurs, essieux, fusées) | 42CrMo4
36NiCrMo16
X30Cr13
Type plaquettes carbure | Usage
P | pour les aciers courants de construction
M | pour les aciers inoxydables
K | pour les fontes
N | pour les alliages non ferreux
S | pour les super alliages
H | pour les aciers trempés
Matière | Carbure | Acier rapide
16NiCr6 | 200000 | 4200
35CrMo4 | 72000 | 1500
36NiCrMo16 | 72000 | 1500
38Cr2 | 200000 | 4200
41 Cr4 | 72000 | 1500
42CrMo4 | 72000 | 1500
Al-Cu4Mg (2017A) | 400000000 | 8500000
Al-Si7Mg03 (fonderie) | 400000000 | 8500000
bronze | 1600000 | 33000
C35 | 60000 | 12400
C45 | 500000 | 10500
C60 | 200000 | 4200
C80 | 72000 | 1500
cuivre | 62000000 | 1300000
cupro-nickel | 9300000 | 190000
EN-GJL 150 | 9300000 | 190000
En-GJL200 | 1600000 | 33000
EN-GJL300 | 60000 | 12400
laiton | 9300000 | 190000
S235 | 9300000 | 190000
S295 | 1600000 | 33000
S335 | 60000 | 12400
S360 | 500000 | 10500
X30Cr13 | 72000 | 1500